## 1. Для мембранных технологий
Область применения | Состав | Реагент ECOTEK ENGINEERING
Универсальный антискалант для промышленных установок обратного осмоса, работающих на жесткой воде | Фосфоновые кислоты 15-30%; Вода 70-85% | Esoft 101
Универсальный антискалант для установок обратного осмоса, работающих на жесткой воде, производительность до 5м3/ч | фосфоновые кислоты 10-15% вода 85-90 | Esoft 102
Антискалант для установок обратного осмоса, работающих на жесткой воде с высоким содержанием сульфатов | Фосфоновые кислоты 20-30%; Едкий калий 2-5%; Вода 65-78% | Esoft 103
Антискалант для установок обратного осмоса, работающих на жесткой воде с высоким содержанием силикатов | Фосфоновые кислоты 20-30%; Едкий натрий 2-5%; Вода 65-88% | Esoft 104
Антискалант для установок обратного осмоса, работающих на морской воде (солесодержание более 10г/л) | Поликарбоксилат 30-60%; Вода 40-70% | Esoft 105
Реагент для дезинфекции установок обратного осмоса на основе стабилизированной перикиси водорода |  | Esoft 106
Неоксидирующий биоцидный продукт широкого спектра действия для дезинфекции и контроля биологического роста. Пищевой класс | Изотиазолины 1-5%; Вода 95-99% | Esoft 107
Щелочной концентрат для отмывки мембран от органики, масел, биологии | Едкий натрий 10-20%; Вода 80-90% | Esoft 108
Щелочной концентрат для отмывки мембран от сульфатных отложений,органики | Этилендиамин тетраацетат натрия 10-20%; Едкий натрий 0,5-2%; Вода 78-89,5% | Esoft 109
Кислотный концентрат для щадящей отмывки мембран от минеральных отложений кальция, железа, на основе органических кислот | Лимонная кислота 25-45%; Фосфоновые кислоты 1-5%; Вода 50-74% | Esoft 110
Сильнокислотный концентрат для отмывки мембран от минеральных отложений кальция, железа, на основе неорганических кислот | Соляная кислота 10-25%; Фосфоновые кислоты 1-5% ; Вода 70-89% | Esoft 111
Концентрат на основе бисульфита для нейтрализации свободного хлора и консервации установок обратного осмоса | Метабисульфит 20-40%; Вода 60-80% | Esoft 112
Концентрат для консервации мембранных установок в условиях отрицательных температур | Метабисульфит 1-5%; Пропиленгликоль 15-30%; Вода 65-84% | Esoft 113

## 2. Микробиоциды
Область применения | Состав | Реагент ECOTEK ENGINEERING
Оксидирующий мткробиоцид на основе стабилизированного гипохлорита натрия | Гипохлорит натрия 10-20%; Вода 80-90% | Esoft 201
Альгицидный реагент против роста водорослей |  | Esoft 202
Неоксидирующий микробиоцид на основе четвертичных аминов | Четвертичные амины 15-20%; Вода 80-85% | Esoft 203
Неоксидирующий микробиоцид на основе глютаральдегида | Изотиазолины 1-5%; Вода 95-99% | Esoft 204
Неоксидирующий микробиоцид на основе изотиазолинов | Изотиазолины 1-5%; Вода 95-99% | Esoft 205
Неоксидирующий микробиоцид на основе изотиазолинов | Изотиазолины 1-5%; Вода 95-99% | Esoft 206
Биоцид на основе органически стабилизированных соединений брома | 2,2-дибром-3-нитрилопропионамид 15-22%; Уксусная кислота 1-5%; Вода 73-84% | Esoft 207
Ингибитор биообрастания, биодисперсант | Полимер - Изотридеканолэтоксилат 20-30%; Вода 70-80% | Esoft 208
Активатор гипохлорита натрия | Бромид натрия 35-45%; Вода 55-65% | Esoft 209
бесцветная или с желтоватым оттенком жидкость, представляет собой водный раствор полиалкиленгуанидина плотностью 1,02-1,04 г/см3 и значением рН в пределах 5-8. |  | Esoft 210
Esoft 211

## 3. Для пар.&водогрейных котлов
Область применения | Состав | Реагент ECOTEK ENGINEERING
Реагент для коррекции щелочности | Гидроксид натрия 20-30%; Вода 70-80% | Esoft 301
Ингибиторы коррозии и накипеобразования для автоклавирования. Устойчив к хлорированию. Разрешен для пишевой промышленности | Фосфоновая кислота 1-10%; Акриловый сополимер 30-50%; Вода 40-69% | Esoft 302
Ингибиторы коррозии и накипеобразования для обработки паровых котлов низкого и среднего давления. Разрешен для пищевой промышленности | Полифосфат 5-15%; Калий едкий 2-5%; Акриловый сополимер 10-20%; Вода 60-83% | Esoft 303
Ингибиторы коррозии и накипеобразования для обработки паровых котлов, подпитываемых деминерализированной или обратноосмотической водой | Полифосфат 1-10%; Калий едкий 5-10%; Акриловый сополимер 5-15%; Вода 65-89% | Esoft 304
Универсальный ингибитор коррозии и отложений для теплосетей и водогрейных котлов, работающих на жесткой воде | Ортофосфаты 0,1-1%; Фосфоновая кислота 1-5%; Полимер-нафталенсульфонат 1-5%; Гидроксид натрия 10-20%; Диэтанолгидроксиамин 0,1-1%; Вода 68-87,8% | Esoft 305
Ингибиторы коррозии и накипеобразования для теплосетей и водогрейных котлов, работающих на мягкой воде | Ортофосфаты 0,1-1%; Гидроксид натрия 10-20%; Диэтанолгидроксиамин 1-5%; Вода 74-88,9% | Esoft 306
Универсальный ингибитор коррозии и накипеобразования для обработки паровых котлов. Разрешен для пищевой промышленности | Полифосфат 1-10%; Сульфит натрия 1-10%; Акриловый гомополимер 1-10%; Вода 70-97%; | Esoft 307
Универсальный ингибитор коррозии и накипеобразования для обработки паровых котлов c увеличенной долей сульфитов. Разрешен для пищевой промышленности |  | Esoft 308
Универсальный ингибитор коррозии и накипеобразования для обработки паровых котлов, подпитываемых деминерализированной водой. Разрешен для пищевой промышленности |  | Esoft 309
Кислородсвязывающий реагент для котлов низкого и среднего давления. Разрешен для использования в пищевой промышленности |  | Esoft 310
Кислородсвязывающий реагент для котлов низкого и среднего давления. Разрешен для использования в пищевой промышленности | Метабисульфит 0,1-1%; Сульфит натрия 10-20%; Вода 79-89,9% | Esoft 311
Органический, кислородсвязывающий реагент на основе полиаминов для котлов среднего и высокого давления | Диэтанолгидроксиамин 20-40%; Вода 60-80% | Esoft 312
Ингибитор отложений на полимерной основе для котлов низкого, среднего и высокого давления | Гидроксид натрия 2-5%; Акриловый сополимер 20-40%; Вода 55-78% | Esoft 313
Антивспенивающий реагент для котлов низкого, среднего и высокого давления | Антиспениватель - Этоксилаты жирных алькоголей 20-40%; Вода 60-80% | Esoft 314

## 4. Для систем возв. конденсата
Область применения | Состав | Реагент ECOTEK ENGINEERING
Ингибиторы углекислотной коррозии для непродолжительных линий возврата конденсата | Нейтрализующие амины: N,N-диетилэтаноламин и Морфолин 25-50%; Вода 50-75% | Esoft 401
Ингибиторы углекислотной коррозии для продолжительных линий возврата конденсата | Нейтрализующие амины: N,N-диетилэтаноламин и Морфолин 25-50%; Вода 50-75% | Esoft 402
Ингибитор углекислотной коррозии для конденсатопроводов. Разрешен для использования в пищевой промышленности | Нейтрализующие амины: N,N-диетилэтаноламин и Морфолин 25-50%; Вода 50-75% | Esoft 403
Пленкообразующий ингибитор коррозии для котлов низкого и среднего давления | Пленкообразующий амин -Октадециламин 5-10%; Вода 80-90% | Esoft 404

## 5. Для закрытых охл. сист
Область применения | Состав | Реагент ECOTEK ENGINEERING
Ингибитор коррозии на основе нитритов для закрытых охладительных и отопительных систем, работающих на деминерализванной или мягкой воде, антифризах | Нитрит натрия 20-40%; Нитрат натрия 1-5%; Калий едкий 1-5%; Вода 50-78% | Esoft 501
Ингибитор коррозии на основе нитритов для закрытых охладительных и отопительных систем, работающих на жесткой воде, антифризах | Нитрит натрия 10-20%; Метасиликат натрия 1-5%; Акриловый гомополимер 1-10%; Гидроксид натрия 1-2%; Вода 63-87% | Esoft 502
Ингибитор коррозии на основе молибдатов для закрытых охладительных и отопительных систем, работающих на деминерализванной воде или антифризах | Молибдат натрия 10-30%; Метасиликат натрия 1-10%; Фосфонокарбоксилаты 1-5%; Вода 55-88% | Esoft 503
Ингибитор коррозии на основе молибдатов для закрытых охладительных и отопительных систем, работающих на жесткой воде или антифризах | Молибдат натрия 10-30%; Гидроксид натрия 1-5%; Акриловый гомополимер 1-10%; Толилтриазол 1-5%; Вода 50-87% | Esoft 504
водный раствор смеси солей фосфоновых кислот с добавлением диспергаторов, обеспечивающих более эффективное предотвращение процессов накипеобразования и коррозии с одновременным удалением старых загрязнений. |  | Esoft 505

## 6. Для открытых охл. сист
Область применения | Состав | Реагент ECOTEK ENGINEERING
Агломератор взвешенных частиц | Гидроксид натрия 20-30%; Вода 70-80% | Esoft 601
Ингибитор коррозии и накипеобразования с цинком | Фосфоновая кислота 10-20%; Хлорид цинка 10-20%; Соляная кислота 1-5%; Акриловый сополимер 5-15%; Толилтриазол 1-5%; Вода 35-73% | Esoft 602
Полностью органический ингибитор коррозии и накипеобразования | Фосфоновая кислота 10-30%; Соляная кислота 0,1-1%; Акриловый сополимер 20-30%; Толилтриазол 1-5%; Вода 34-68,9% | Esoft 603
Ингибитор коррозии и накипеобразования на основе соединнений цинка ингибитора меди | Фосфоновая кислота 1-5%; Соляная кислота 1-5%; Хлорид цинка 55-65%; Толилтриазол 1-5%; Вода 20-42% | Esoft 604
Ингибитор коррозии и накипеобразования с цинком и усиленными антикоррозиоными свойствами | Фосфоновая кислота 20-40%; Соляная кислота 1-5%; Хлорид цинка 10-20%; Толилтриазол 1-5%; Вода 30-68% | Esoft 605
Ингибитор коррозии меди имедных сплавов |  | Esoft 606
Ингибитор коррозии и накипеобразования на основе органических и неорганических фосфатов |  | Esoft 607
Ингибитор коррозии и накипеобразования на основе стабилизированых фосфатов для декарбонизованной воды | Полифосфат 1-5%; Фосфорная кислота 1-5%; Ортофосфаты 5-15%; Фосфонокарбоксилаты 1-5%; Акриловый сополимер 10-20%; Калий едкий 10-15%; Вода 35-72% | Esoft 608
Ингибитор коррозии и накипеобразования на основе органических и неорганических фосфатов с усиленными свойствами по ингибированию коррозии стали | Полифосфат 1-5%; Ортофосфаты 1-5%; Фосфоновая кислота 0,6-6%; Акриловый сополимер 10-20%; Калий едкий 1-10%; Вода 54-86,4% | Esoft 609
Ингибитор коррозии и накипеобразования на основе органических и неорганических фосфатов с усиленными свойствами по ингибированию кальциевых отложений | Полифосфат 1-10%; Фосфоновая кислота 1-10%; Акриловый сополимер 10-20%; Калий едкий 1-10%; Вода 50-87% | Esoft 610
Ингибитор коррозии и накипеобразования на основе органических фосфатов и дисперсантов |  | Esoft 611
Ингибитор коррозии и накипеобразования для систем с мягкой водой | Полифосфат 5-10%; Метасиликат натрия 5-15%; Фосфоновая кислота 1-5%; Калий едкий 1-5%; Толилтриазол 0,1-1%; Вода 64-87,9% | Esoft 612
Ингибитор накипеобразования на полностью органической основе для систем с большим содержанием взвешенных частиц | Фосфонокарбоксилаты 1-10%; Акриловый сополимер 20-40%; Калий едкий 5-10%; Вода 40-74% | Esoft 613
Универсальный ингибитор коррозии и накипеобразования на основе органических и неорганических фосфатов | Фосфоновые кислоты 1-10%; Акриловый сополимер 20-30%; Полифосфат 1-5%; Толилтриазол 1-5%; Фосфорная кислота 1-5%; Вода 45-76% | Esoft 614
Ингибитор отложений для систем высокой жесткости и взвешенных частиц, полностью органический | Акриловый сополимер 30-40%; Вода 60-70% | Esoft 615

## 7. Для промывки
Область применения | Состав | Реагент ECOTEK ENGINEERING
Присадка к соляной кислотедля кислотной промывки стальных поверхностей | Карбамид 10-20%; Полимер-нафталенсульфонат 1-10%; Вода 60-88% | Esoft 701
Ингибированный концентрат для кислотной промывки стальных поверхностей | Карбамид 1-5%; Соляная кислота 10-25%; Акриловый сополимер 1-5%; Вода 65-88% | Esoft 702
Ингибированный раствор для слабокислотной промывки нержавеющих сталей и цветных металлов | Лимонная кислота 10-20%; Ортофосфорная кислота 5-10%; Полимер - нафталенсульфонат 1-5%; Вода 65-84% | Esoft 703
Ингибированный раствор для слабокислотной промывки нержавеющих сталей и цветных металлов | Лимонная кислота 30-50%; Фосфоновая кислота 1-5%; Вода 45-69% | Esoft 704
Щелочной концентрат для пассивации поверхностей, смыва органики, масел, жиров | Ортофосфаты 1-5%; Фосфоновая кислота 1-5%; Гидроксид натрия 5-15%; Вода 75-93% | Esoft 705
Щелочной концентрат с усиленным деэммульгирующим действием для отмывки от масел, жиров | Полифосфат 0,1-1%; Гидроксид натрия 5-15%; Полимер - нафталенсульфонат 1-5%; Вода 79-93,9% | Esoft 706
Щелочной концентрат для пассивации и очистки оборудованияв предстартовый период | Ортофосфаты 1-10%; Силикат натрия 1-10%; Полимер - нафталенсульфонат 1-5%; Сода 1-5%; Вода 70-96% | Esoft 707
Концентрат для отмывки смолы от механического железа (на основе сульфитов) |  | Esoft 708
Концентрат для востановления обменной емкости катионита, загрязненного Fe2+, на основе органических кислот |  | Esoft 709

## 8. Для питьевой воды
Область применения | Состав | Реагент ECOTEK ENGINEERING
Ингибитор коррозии и накипеобразования для горячего водоснабжения. Пищевой класс. | Полифосфат 1-10%; Силикат натрия 1-5%; Вода 85-98% | Esoft 801